## B-7Z
|  | NORMAS DE DISEÑO Y CONSTRUCCION PARA REDES ELECTRICAS DE DISTRIBUCION |  |  |  |  | NRD-AE-III-03-05-00-59
Fecha: Junio 2022
|  | PLANILLA DE DATOS TECNICOS |  |  |  |  | Versión N°: 02
FLEJE PARA SUJECION 20 mm x 0.7 mm | [5 empty] | Código | B-7Z
EDS
EDN
EDE
ITEM | DATOS |  | UNIDAD | PEDIDO | OFRECIDO |  | COMENTARIO
1 | Proceso |  | …. | (*)
2 | Empresa proveedora |  | …. | (*)
3 | Fabricante |  | …. | (*)
4 | Modelo |  | …. | (*)
5 | País de origen |  | …. | (*)
6 | Norma de fabricación y ensayo |  | …. | ASTM A 240, A 480, DIN 17440
7 | Características Generales
7.1 | Material |  | …. | Acero Inoxidable
7.2 | Resistencia mecánica |  | daN | ≥ 870
7.3 | Dimensiones (ancho x espesor) |  | mm | 20 x 0.7
7.4 | Longitud |  | mm | 30.5
8 | Presentación de muestra |  | …. | si
9 | Garantía de fabricación |  | Año | ≥ 1
10 | Embalaje |  | …. | (*)
(*) A indicar por el oferente
Fecha de la oferta
|  | Nombre y firma del oferente |  |  |  | Sello
COMENTARIOS:
1- Este material cumplirá con todas las indicaciones detalladas en la especificación técnica correspondiente. 2- En caso de haber una solicitud adicional por parte de la Distribuidora o que el Fabricante entienda deba entregar información adicional, para la correcta evaluación de la propuesta, se deberá hacer por escrito y ser anexado a esta planilla de Datos Garantizados.