## B-2e
|  | NORMAS DE DISEÑO Y CONSTRUCCION PARA REDES ELECTRICAS DE DISTRIBUCION |  |  |  |  | NRD-AE-III-03-01-00-17
Fecha: Diciembre 2022
|  | PLANILLA DE DATOS TECNICOS |  |  |  |  | Versión N°: 02
TORNILLO DE MAQUINA ACERO GALVANIZADO CABEZA CUADRADA 5/8" X 14" | [5 empty] | Codigo | B-2E
EDS
EDN
EDE
ITEM | DATOS |  | UNIDAD | PEDIDO | OFRECIDO |  | COMENTARIO
1 | Proceso |  | …. | (*)
2 | Empresa proveedora |  | …. | (*)
3 | Fabricante |  | …. | (*)
4 | Modelo |  | …. | (*)
5 | País de origen |  | …. | (*)
6 | Norma de fabricación y ensayos |  | …. | ASTM A-307,ASTM A153, ANSI B1.1
7 | Características constructivas
7.1 | Material |  | …. | Acero
7.2 | Protección anticorrosiva |  | …. | Galvanizado en caliente
8 | Características dimensionales
8.1 | Longitud |  | mm (Pulg.) | 355.6 (14")
8.2 | Diámetro |  | mm (Pulg.) | 15.9 (5/8")
8.3 | Longitud de la rosca |  | mm (Pulg.) | 152.4 (6")
8.4 | Tipo de rosca |  | …. | UNC
8.5 | Clase de rosca
8.6 | Clase de rosca |  |  | 2 A
9 | Cabeza del tornillo |  | mm (Pulg.)
9.1 | Forma |  |  | Cuadrada
9.2 | Altura |  | mm (Pulg.) | (*)
9.3 | Diámetro vértice cabeza |  | mm (Pulg.) | (*)
10 | Tuerca |  | mm (Pulg.) | (*)
10.1 | Cantidad |  | …. | 1
10.2 | Forma |  | …. | Cuadrada
10.3 | Altura |  | …. | (*)
10.4 | Diámetro vértice tuerca |  | …. | (*)
10.5 | Diámetro de la tuerca |  | …. | (*)
10.6 | Tipo de rosca |  | …. | Normal (UNC)
10.7 | Clase de rosca |  | …. | 2 B
11 | Resistencia mecánica |  | Kgf (lbs) | (*)
12 | Recubrimiento de zinc |  | Micras | ≥53
13 | Peso |  | kg (lbs) | (*)
14 | Presentación de muestra |  | …. | No
15 | Garantía |  | Años | ≥3
16 | Vida util |  | Años | ≥20
(*) A indicar por el oferente
Fecha de la oferta
|  | Nombre y firma del oferente |  |  |  | Sello
COMENTARIOS:
1- Este material cumplirá con todas las indicaciones detalladas en la especificación técnica correspondiente. 2- En caso de haber una solicitud adicional por parte de la Distribuidora o que el Fabricante entienda deba entregar información adicional, para la correcta evaluación de la propuesta, se deberá hacer por escrito y ser anexado a esta planilla de Datos Garantizados.