## M-8GRIS
|  | NORMAS DE DISEÑO Y CONSTRUCCION PARA REDES ELECTRICAS DE DISTRIBUCION |  |  |  |  | NRD-AE-III-09-05-00-03
Fecha: Enero 2023
|  | PLANILLA DE DATOS TECNICOS |  |  |  |  | Versión N°: 02
SELLOS DE SEGURIDAD INSERTO MARIPOSA ROJO | [5 empty] | Codigo | M-8I
EDS
EDN
EDE
ITEM | DATOS |  | UNIDAD | PEDIDO | OFRECIDO |  | COMENTARIO
1 | Proceso |  | …. | (*)
2 | Empresa proveedora | Empresa proveedora | …. | (*)
3 | Fabricante | Fabricante | …. | (*)
4 | Modelo | Modelo | …. | (*)
5 | País de origen | País de origen | …. | (*)
6 | Norma de fabricación y ensayos | Norma de fabricación y ensayos | …. | (*)
7 | Material | Material | ….
7.1 | Cuerpo | Cuerpo | …. | Policarbonato con aditivo UV
7.2 | Tipo cable | Tipo cable | …. | Acero inoxidable
7.3 | Cantidad de hilos | Cantidad de hilos | …. | 3 a 6
8 | Numeración | Numeración
8.1 | Sobre relieve en ambos cuerpos, hasta 6 dígitos | Sobre relieve en ambos cuerpos, hasta 6 dígitos | …. | Si
8.2 | Logo tipo en alto relieve a pedido | Logo tipo en alto relieve a pedido | …. | Si
8.3 | Color | Color | …. | Rojo
9 | Mecanismo de Cierre | Mecanismo de Cierre
9.1 | El cuerpo transparente y el cilindro color pedido | El cuerpo transparente y el cilindro color pedido | …. | si
9.2 | Cierre con manual | Cierre con manual | …. | si
9.3 | Dimensiones máximas | Dimensiones máximas | mm | 24.1x 14x 10.0
10 | Embalaje | Embalaje | …. | 50 unid. Por caja
11 | Presentación de muestra y catálogo del modelo ofertado | Presentación de muestra y catálogo del modelo ofertado | …. | si
12 | Garantia | Presentación de muestra y catálogo del modelo ofertado | años | 3
(*) A indicar por el oferente
Fecha de la oferta
|  | Nombre y firma del oferente |  |  |  | Sello
COMENTARIOS:
1- Este material cumplirá con todas las indicaciones detalladas en la especificación técnica correspondiente. 2- En caso de haber una solicitud adicional por parte de la Distribuidora o que el Fabricante entienda deba entregar información adicional, para la correcta evaluación de la propuesta, se deberá hacer por escrito y ser anexado a esta planilla de Datos Garantizados.